## Лист1
Вид сопротивления | Нормативные значения сопротивления бетона Rb.n и Rbt.n и расчетные значения сопротивления бетона для предельных состояний второй группы Rb.ser и Rbt.ser. МПа. при классе бетона по прочности на сжатие
| B10 | B15 | В20 | В25 | B30 | В35 | В40 | В45 | В50 | В55 | В60
Сжатие осевое (призменная прочность) Rb.n. Rb.ser | 7.5 | 11 | 15 | 18.5 | 22 | 25.5 | 29 | 32 | 36 | 39.5 | 43
Растяжение осевое Rbt.n. Rbt.ser | 0.85 | 1.1 | 1.35 | 1.55 | 1.75 | 1.95 | 2.1 | 2.25 | 2.45 | 2.6 | 2.75
| 10 | 15 | 20 | 25 | 30 | 35 | 40 | 45 | 50 | 55 | 60 | 70 | 80 | 90 | 100
| 0.8583046 | 1.107973 | 1.362474 | 1.566926 | 1.758797 | 1.94071 | 2.114459 | 2.257879 | 2.442318 | 2.598157 | 2.749453
| 0.8356345 | 1.094991 | 1.326487 | 1.539252 | 1.73819 | 1.92632 | 2.105667 | 2.277673 | 2.44341 | 2.603703 | 2.759204
| 19 | 24 | 27.5 | 30 | 32.5 | 34.5 | 36 | 37 | 38 | 39 | 39.5 | 41 | 42 | 42.5 | 43
| 18.96552 | 24.26471 | 28.20513 | 31.25 | 33.67347 | 35.64815 | 37.28814 | 38.671875 | 39.85507 | 40.87838 | 41.77215 | 43.25843 | 44.44444 | 45.41284 | 46.21849
| 19.17897 | 24.28738 | 28.01887 | 30.86401 | 33.1051 | 34.91603 | 36.40981 | 37.66304 | 38.72951 | 39.64806 | 40.44747 | 41.77095 | 42.82183 | 43.67647 | 44.38514
| 18.81365 | 23.82477 | 27.48518 | 30.27613 | 32.47452 | 34.25096 | 35.71629 | 36.94565 | 37.9918 | 38.89286 | 39.67704 | 40.97532 | 42.00618 | 42.84454 | 43.53971
| 18.70748 | 24.17582 | 28.31403 | 31.55479 | 34.16149 | 36.30363 | 38.09524 | 39.61585 | 40.92262 | 42.0577 | 43.05284 | 44.71545 | 46.04919 | 47.14286 | 48.05592
1.057523
0.96556